## Profísicas
PROPIEDADES FISICAS
|  | Densidad |  |  |  | Contracción Normal |  |  |  | Contracción Total
º | Nombre común | Verde | Seca al | Anhidra | Básica | Radial | Tang. | Volum. | Relación | Radial | Tang. | Volum. | Relación | Biblio-
No. |  |  | aire | [5 empty] | CT/CR |  |  |  | CT/CR | grafía
|  | g/cm3 | g/cm3 | g/cm3 | g/cm3 | % | % | % |  | % | % | %
1 | Abarco | 0,96 | 0.71 | 0.64 | 0.55 | 3.17 | 5.13 | 8.3 | 1.618297 | 5.35 | 7.82 | 13.17 | 1.461682 | (41)
2 | Aceite maría | 0.91 | 0.58 | 0.55 | 0.46 | 3.2 | 6.4 | 9.4 | 2 | 6.6 | 10.9 | 16.8 | 1.7 | (17)
3 | Aliso | 0.57 | 0.36 | 0.34 | 0.31 | 1.75 | 2.96 | 4.93 | 1.691429 | 2.8 | 5.9 | 9 | 2.107143 | (22)
4 | Caoba de plantación | 0.64 | 0.5 | 0.46 | 0.42 | 1.25 | 2.12 | 3.37 | 1.68 | 2.4 | 4.2 | 6.6 | 1.75 | (23) (24)
5 | Caucho | 0.94 | 0.62 | 0.56 | 0.52 | 1.03 | 2.09 | 3.25 | 2.15 | 2.85 | 6.1 | 11.05 | 2.140351 | (37)
6 | Cedro | 0.76 | 0.46 | 0.42 | 0.38 | 1.61 | 2.61 | 4.83 | 1.621118 | 3.94 | 5.45 | 9.56 | 1.383249 | (21)
7 | Cedro negro | 0.69 | 0.58 | 0.5 | 0.46 | 2.3 | 2.9 | 5.5 | 1.26087 | 3.7 | 5.1 | 9 | 1.378378 | Autor
8 | Ceiba tolua | 0.85 | 0.46 | 0.43 | 0.39 | 0.9 | 1.9 | 2.81 | 2.111111 | 3 | 5.1 | 8.14 | 1.7 | (17)
10 | Jacaranda | 0.55 | 0.41 | 0.39 | 0.35 | 2.5 | 4.2 | 6.7 | 1.68 | 4.8 | 7.1 | 11.9 | 1.479167 | (12)
11 | Laurel zona cafetera | 0.89 | 0.45 | 0.42 | 0.39 | 1.73 | 4.2 | 5.93 | 2.43 | 3.09 | 6.62 | 9.71 | 2.14 | (7)
12 | Melina de plantación | 0.82 | 0.5 | 0.44 | 0.4 | 2.8 | 4.1 | 7.1 | 1.464286 | 3.8 | 5.45 | 8.25 | 1.434211 | Autor
13 | Roble | 0.95 | 0.65 | 0.61 | 0.54 | 1.9 | 2.9 | 4.8 | 1.526316 | 4.6 | 6.9 | 11.1 | 1.5 | (17)
14 | Tambor | 0.74 | 0.44 | 0.41 | 0.4 | 1.7 | 3.7 | 5.3 | 2.18 | 3.7 | 7 | 10.4 | 1.9 | (17)
15 | Tangare | 0.87 | 0.6 | 0.56 | 0.49 | 1.9 | 4.2 | 6 | 2.210526 | 4.7 | 8.6 | 12.9 | 1.829787 | (17)
16 | Teca de plantación | 0.96 | 0.64 | 0.58 | 0.56 | 0.5 | 1.1 | 1.6 | 2.2 | 2.1 | 3.8 | 6.2 | 1.809524 | (23) (24)
|  | Densidad |  |  |  | Contracción Normal |  |  | Contracción Total
| Nombre común | Verde | Seca al | Anhidra | Básica | Longi- | Espe- | Diáme- | Longi- | Espe- | Diáme- | Fuente
No. |  |  | aire |  |  | tud | sor | tro | tud | sor | tro
|  | g/cm3 | g/cm3 | g/cm3 | g/cm3 | % | % | % | % | % | %
9 | Guadua | 0.79 | 0.52 | 0.48 | 0.43 | 0.4 | 3.76 | 6.93 | 0.51 | 5.17 | 8.03 | Autor

## Promecánicas
PROPIEDADES MECÁNICAS
| Nombre | Cont. | Densidad | Flexión estática |  |  | Compresión paralela |  | Tracción | Dureza |  | Compr. | Cizalla- | Impacto | Biblio-
| común | de | básica | Esfuerzo | Modulo | Modulo | Esfuerzo | Resisten- | paralela | Extremos | Lados | perpend. | miento |  | grafía
|  | hume. |  | fibras al | de | de | fibras al | cia |  |  |  | al grano
Nº |  |  |  | límite | ruptura | elasti- | límite | máxima |  |  |  | al límite
|  |  |  | propor. |  | cidad | propor. |  |  |  |  | propor.
|  | (%) | g/cm3 | kg/cm2 | kg/cm2 | t/cm2 | kg/cm2 | kg/cm2 | kg/cm2 | kg | kg | kg/cm2 | kg/cm2 | m-kg
12 | Melina plantación | 12.0 | 0.4 | 298 | 522 | 81 | 192 | 285 |  | 305 | 243 | 82 | 81 | 1.2 | Autor
| Melina plantación | Verde | 0.4 | 231 | 477 | 65 | 99 | 176 |  | 328 | 298 | 41 | 69 | 1.54 | Autor
1 | Abarco | 12 | 0.55 | 575 | 1028 | 132 | 314 | 542 |  | 509 | 508 | 109 | 122 | 1.02 | (41)
| Abarco | Verde | 0.55 | 372 | 642 | 103 | 201 | 272 |  | 341 | 379 | 61 | 82 | 1.3 | (41)
2 | Aceite marío | 12 | 0.46 | 804 | 1179 | 164 |  | 658 |  | 686 | 464 | 84 | 97 | 3.64 | (17)
| Aceite marío | Verde | 0.46 | 407 | 652 | 114 |  | 303 |  | 396 | 324 | 42 | 67 | 5.71 | (17)
3 | Aliso | 12 | 0.31 |  | 672 | 85 |  | 324 |  | 298 | 140 | 30 | 51 | 0.62 | (22)
4 | Caoba de plantación | 12 | 0.42 | 536 | 725 | 81 | 296 | 399 |  | 454 | 445 | 88 | 106 |  | (23)
| Caoba de plantación | Verde | 0.42 | 357 | 587 | 80 | 192 | 246 |  | 526 | 494 | 77 | 105 | 0.95 | (23)
5 | Caucho | 12 | 0.52 | 368 | 756 | 118 | 187 | 374 |  | 627 | 538 | 101 | 113 | 1.16 | (37)
| Caucho | Verde | 0.52 | 229 | 437 | 137 | 110 | 200 |  | 309 | 310 | 47 | 77 |  | (37)
6 | Cedro | 12 | 0.38 | 495 | 779 | 87 | 254 | 393 |  | 416 | 286 | 33 | 91 | 0.83 | (21)
| Cedro | Verde | 0.34 | 236 | 367 | 61 |  | 194 |  | 172 | 159 | 22 | 51 |  | (19) (23)
7 | Cedro negro | 12 | 0.46 | 566 | 814 | 102 |  | 501 |  | 307 | 390 | 62 | 93 | 0.86 | Autor
| Cedro negro | verde | 0.46 | 314 | 602 | 89 |  | 248 |  | 214 | 304 | 48 | 75 | 0.92 | Autor
8 | Ceiba tolua | 12 | 0.39 | 448 | 751 | 98 |  | 392 |  | 194 | 186 | 40 | 48 | 0.71 | (17)
| Ceiba tolua | Verde | 0.39 | 365 | 650 | 96 |  | 271 |  | 323 | 285 | 30 | 53 | 1.1 | (17)
9 | Guadua | 12 |  | 375 |  |  | 439 |  | 535 |  |  |  | 69 |  | (54)
10 | Jacaranda | 12 | 0.35 | 424 | 707 | 106 | 273 | 383 |  | 339 | 181 | 29 | 52 | 0.8 | (12)
| Jacaranda | Verde | 0.35 | 172 | 322 | 82 |  | 139 |  | 258 | 127 | 13 | 36 | 0.62 | (6) (12)
11 | Laurel zona cafetera | 12 | 0.39 | 464 | 724 | 86 | 230 | 325 |  | 277 | 270 | 57 | 73 | 1.88 | (7)
| Laurel zona cafetera | verde | 0.39 | 350 | 564 | 72 | 175 | 222 |  | 324 | 300 | 41 | 70 | 3.68 | (7)
13 | Roble | 12 | 0.54 | 587 | 1104 | 124 | 414 | 635 |  | 761 | 562 | 65 | 125 | 1.5 | (17)
| Roble | Verde | 0.54 | 404 | 837 | 125 | 326 | 385 |  | 531 | 427 | 42 | 84 | 2.06 | (17)
14 | Tambor | 12 | 0.4 | 390 | 569 | 86 |  | 364 |  | 330 | 231 | 54 | 79 | 1.44 | (17)
| Tambor | verde | 0.4 | 270 | 377 | 59 |  | 192 |  | 228 | 187 | 28 | 58 | 1.34 | (17)
15 | Tangare | 12 | 0.49 | 663 | 1045 | 127 |  | 511 |  | 563 | 437 | 75 | 84 | 2.13 | (17)
| Tangare | Verde | 0.49 | 386 | 631 | 92 |  | 341 |  | 403 | 353 | 49 | 63 | 2.26 | (17)
16 | Teca de plantación | 12 | 0.56 | 593 | 936 | 98 | 373 | 476 |  | 517 | 503 | 94 | 112 |  | (23)
| Teca de plantación | Verde | 0.56 | 433 | 699 | 95 | 278 | 336 |  | 517 | 585 | 91 | 122 | 1.34 | (23)

## Esfuerzos
Esfuerzos de trabajo de acuerdo con Manual de Diseño para Maderas del Grupo Andino. Fuente '(15)
|  | Esfuerzos admisibles (kg/cm2) |  |  |  |  | Módulo de elasticidad
Grado | Densidad |  | Compresión | Compresión |  | Tracción | (kg/cm2)
| Básica | Flexión | paralela | perpendicular | Corte | paralela
| (gr/cm2) |  | a las fibras | a las fibras |  | a las fibras
|  | fm | fc | fc^ | fv | ft | Emín. | Eprom.
A | 0,71 - 0,90 | 210 | 145 | 40 | 15 | 145 | 95000 | 130000
B | 0,56 - 0,70 | 150 | 110 | 28 | 12 | 105 | 75000 | 100000
C | 0,40 - 0,55 | 100 | 80 | 15 | 8 | 75 | 55000 | 90000
Clasificación de las maderas de acuerdo a su densidad básica
| Especie | Densidad | GRADO
Básica
(gr/cm2)
| Abarco | 0.55 | C |  | Esfuerzos de trabajo para la Guadua. Fuente (54)
| Aliso | 0.31 | No clasifica
| Caoba de plantación | 0.42 | C |  | Esfuerzos Admisibles kg/cm2) |  |  |  | Módulos de Elasticidad
| Caucho de plantación | 0.52 | C |  | Flexión | Compresión | Tracción |  | (kg/cm2)
| Cedro | 0.38 | No clasifica |  |  | paralela | paralela | Corte
| Cedro negro | 0.47 | C |  |  | a las fibras | a las fibras |  | Mínimo | Promedio
| Ceiba tolua | 0.39 | No clasifica |  | fm | fc | ft | fv | Emín. | Eprom.
| Chingalé | 0.35 | No clasifica |  |  | 140 | 264 | 11
Guadua
| Laurel zona cafetera | 0.39 | No clasifica
| Melina de plantación | 0.4 | C
| Roble | 0.54 | C
| Tambor | 0.4 | C
| Tangare | 0.49 | C
| Teca de plantación | 0.56 | B

## Secaaire
COMPORTAMIENTO DE LAS MADERAS EN EL SECADO AL AIRE
| Espesor | Humedad de la madera |  | Tiempo hasta | Velocidad
Madera | de la pieza | Inicial | Final | humdead final | de | Defectos
| cm | % | % | días | secado
Abarco |  |  |  |  | Rápido | Con ligeras torceduas y agrietamientos
Aceite maría |  | verde | 20 | 33 | Rápido | Rajaduras y alabeos
Aliso |  |  |  |  | Rápido | Sin defectos
Caoba |  |  |  |  | Rápido | Ligeros alabeos y grietas
Caucho |  |  |  |  | Rápido | Combado severo
Cedro |  |  |  |  | Rápido | Alabeo suave y ligeras grietas superficiales
Cedro negro |  |  |  |  | Muy lento | No se observaron defectos
Ceiba tolúa | 2.5 | 168 | 20 | 425 | Lento | Sin defectos
Chingalé | 5 | 30 | 20 | 50 | Rápido | Ligeras grietas en las caras y los extremos
Guadua |  |  | 16 | 60 | Rápido | Sin defectos
Laurel | 3 |  | 18 | 120-150 | Moderado | Leves torceduras
Melina | > 5 |  |  |  | Lento | Presencia de grietas y pandeo
Roble | 2.5 | 68 | 20 | 114 | Moderado | Sin defectos
Tambor | 2.5 | 74.3 | 20 | 26 | Moderado | Torceduras y encorvaduras
Tangare | 2.5 | 55.1 | 20 | 75 | Moderado | Pocas deformaciones
Teca | 4 | 40 | 15 | 50 | Rápido | Ligeros defectos
Unico o multiple

## Secahorno
COMPORTAMIENTO DE LAS MADERAS EN EL SECADO AL HORNO
| Espesor | Humedad de la madera |  | Tiempo hasta | Programa
Madera | de la pieza | Inicial | Final | humdead final | de | Defectos
| pulg (cm) | % | % | horas | Secado
Abarco | 4/4 |  |  |  | T3-D2 | Ligera tendencia a torcerse y agrietarse
| 8/4 |  |  |  | T3-D1 | Ligera tendencia a torcerse y agrietarse
Aceite maría | (2,5) | 55.4 | 12 | 229 | S | Encorvaduras
Aliso
Caoba | 4/4 |  |  |  | T6-D4 | Ligeros alabeos y grietas
| 6/4 |  |  |  | T6-D4 | Ligeros alabeos y grietas
| 8/4 |  |  |  | T3-D3 | Ligeros alabeos y grietas
Caucho | 4/4 |  |  |  | T6-D2 | Severa tendencia al alabeo
Cedro | 4/4 |  |  |  | T10-D4S | Tendencia al alabeo y a colapsar
| 8/4 |  |  |  | T8-D3S | Tendencia al alabeo y a colapsar
Cedro negro | 4/4 |  |  |  | T6-D4 | Severos apanalados y colapsos en piezas
| 8/4 |  |  |  | T3-D3 | mayores a 4/4
Ceiba tolúa | (2,5) | 168 | 40 | 110 | F | Sin defectos
Chingalé | 4/4 |  |  |  | T5-C3 | Ligeras grietas en caras y extremos
Guadua
Laurel | 4/4 |  |  |  | T6-D2 | Ligeros agrietamientos y leves torceduras
| 6/4 |  |  |  | T6-D2 | Ligeros agrietamientos y leves torceduras
| 8/4 |  |  |  | T3-D1 | Ligeros agrietamientos y leves torceduras
Melina | 4/4 |  |  |  | T13-C4S | Tendencia a presentar grietas y pandeo
| 8/4 |  |  |  | T11-D3S | Tendencia a presentar grietas y pandeo
Roble | (2,5) | 68 | 12 | 110 | F | Abarquillado
Tambor
Tangare | (2,5) | 71.3 | 12 | 211 | S | Torcedura-arqueadura
Teca |  |  |  |  | T10-D4S | Sin defectos
[5 empty] | T8-D3S | Sin defectos

## Horaseca
PROGRAMAS PROPUESTOS PARA EL SECADO AL HORNO
Programa T3-D1 de los Estados Unidos (1) | [5 empty] | Programa T3-D2 de los Estados Unidos (1)
Paso | Contenido | Temperatura |  | Equilibrio | Humedad | Paso | Contenido | Temperatura |  | Equilibrio | Humedad
| de humedad | Bulbo seco | Bulbo húmedo | del C.H. | relativa |  | de humedad | Bulbo seco | Bulbo húmedo | del C.H. | relativa
| % | (ºC) | (ºC) | % | % |  | % | (ºC) | (ºC) | % | %
1 | Más de 50 | 43.5 | 41.5 | 19.1 | 90 | 1 | Más de 50 | 43.5 | 41 | 17.6 | 87
2 | 50 - 40 | 43.5 | 41 | 176 | 87 | 2 | 50 - 40 | 43.5 | 40.5 | 16.3 | 84
3 | 40 - 35 | 43.5 | 40 | 15.2 | 81 | 3 | 40 - 35 | 43.5 | 39 | 13.6 | 76
4 | 35 - 30 | 43.5 | 37.5 | 12 | 70 | 4 | 35 - 30 | 43.5 | 35.5 | 9.9 | 60
5 | 30 - 25 | 49 | 35 | 6.5 | 40 | 5 | 30 - 25 | 49 | 32 | 5.5 | 32
6 | 25 - 20 | 54.5 | 32 | 4 | 22 | 6 | 25 - 20 | 54.5 | 32 | 4 | 22
7 | 20 15 | 60 | 32 | 2.9 | 15 | 7 | 20 15 | 60 | 32 | 2.9 | 15
8 | 15 hasta finalizar | 71 | 43.5 | 3.4 | 21 | 8 | 15 hasta finalizar | 71 | 43.5 | 3.4 | 21
Igualar y acondicionar cuando sea necesario | [5 empty] | Igualar y acondicionar cuando sea necesario
Programa T3-D3 de los Estados Unidos (1) | [5 empty] | Programa T5-C3 de los Estados Unidos (1)
Paso | Contenido | Temperatura |  | Equilibrio | Humedad | Paso | Contenido | Temperatura |  | Equilibrio | Humedad
| de humedad | Bulbo seco | Bulbo húmedo | del C.H. | relativa |  | de humedad | Bulbo seco | Bulbo húmedo | del C.H. | relativa
| % | (ºC) | (ºC) | % | % |  | % | (ºC) | (ºC) | % | %
1 | Más de 50 | 43.5 | 40.5 | 16.3 | 84 | 1 | Más de 40 | 49 | 46 | 16.3 | 85
2 | 50 - 40 | 43.5 | 39.5 | 14.2 | 78 | 2 | 40 - 35 | 49 | 45 | 14.4 | 80
3 | 40 - 35 | 43.5 | 37 | 11.6 | 68 | 3 | 35 - 30 | 49 | 42.5 | 11.6 | 70
4 | 35 - 30 | 43.5 | 32.5 | 7.9 | 48 | 4 | 30 - 25 | 54.5 | 44 | 8.2 | 54
5 | 30 - 25 | 49 | 32 | 5.5 | 32 | 5 | 25 - 20 | 60 | 40.5 | 4.9 | 31
6 | 25 - 20 | 54.5 | 32 | 4 | 22 | 6 | 20 15 | 65.5 | 37.5 | 3.2 | 18
7 | 20 15 | 60 | 32 | 2.9 | 15 | 7 | 15 hasta finalizar | 71 | 43.5 | 3.4 | 21
8 | 15 hasta finalizar | 71 | 43.5 | 3.4 | 21 | Igualar y acondicionar cuando sea necesario
Igualar y acondicionar cuando sea necesario
Programa T6-D2 de los Estados Unidos (1) | [5 empty] | Programa T6-D4 de los Estados Unidos (1)
Paso | Contenido | Temperatura |  | Equilibrio | Humedad | Paso | Contenido | Temperatura |  | Equilibrio | Humedad
| de humedad | Bulbo seco | Bulbo húmedo | del C.H. | relativa |  | de humedad | Bulbo seco | Bulbo húmedo | del C.H. | relativa
| % | (ºC) | (ºC) | % | % |  | % | (ºC) | (ºC) | % | %
1 | Más de 50 | 49 | 46.5 | 17.6 | 88 | 1 | Más de 50 | 49 | 45 | 14.4 | 80
2 | 50 - 40 | 49 | 46 | 16.3 | 85 | 2 | 50 - 40 | 49 | 43.5 | 12.1 | 72
3 | 40 - 35 | 49 | 44.5 | 13.5 | 77 | 3 | 40 - 35 | 49 | 40.5 | 9.6 | 60
4 | 35 - 30 | 49 | 41 | 9.9 | 62 | 4 | 35 - 30 | 49 | 35 | 6.5 | 40
5 | 30 - 25 | 54.5 | 37.5 | 5.7 | 35 | 5 | 30 - 25 | 54.5 | 32 | 4 | 22
6 | 25 - 20 | 60 | 32 | 2.9 | 15 | 6 | 25 - 20 | 60 | 32 | 2.9 | 15
7 | 20 15 | 65.5 | 37.5 | 3.2 | 18 | 7 | 20 15 | 65.5 | 37.5 | 3.2 | 18
8 | 15 hasta finalizar | 82 | 54.5 | 3.5 | 26 | 8 | 15 hasta finalizar | 82 | 54.5 | 3.5 | 26
Igualar y acondicionar cuando sea necesario | [5 empty] | Igualar y acondicionar cuando sea necesario
PROGRAMAS PROPUESTOS PARA EL SECADO AL HORNO
Programa T11-D3S de los Estados Unidos (1) | [5 empty] | Programa T13-C4S de los Estados Unidos (1)
Paso | Contenido | Temperatura |  | Equilibrio | Humedad | Paso | Contenido | Temperatura |  | Equilibrio | Humedad
| de humedad | Bulbo seco | Bulbo húmedo | del C.H. | relativa |  | de humedad | Bulbo seco | Bulbo húmedo | del C.H. | relativa
| % | (ºC) | (ºC) | % | % |  | % | (ºC) | (ºC) | % | %
1 | Más de 50 | 65.5 | 62.5 | 16.1 | 88 | 1 | Más de 40 | 76.5 | 72.5 | 13.4 | 84
2 | 50 - 40 | 65.5 | 61.5 | 14 | 83 | 2 | 40 - 35 | 76.5 | 71 | 11.4 | 78
3 | 40 - 35 | 65.5 | 59.5 | 11.3 | 74 | 3 | 35 - 30 | 76.5 | 68.5 | 9.3 | 69
4 | 35 - 30 | 65.5 | 57 | 9.5 | 66 | 4 | 30 - 25 | 82 | 71 | 7.7 | 62
5 | 30 - 25 | 71 | 60 | 7.9 | 59 | 5 | 25 - 20 | 82 | 68.5 | 6.5 | 54
6 | 25 - 20 | 71 | 57 | 6.8 | 51 | 6 | 20 15 | 87 | 71 | 5.6 | 49
7 | 20 15 | 76.5 | 60 | 5.7 | 45 | 7 | 15 hasta finalizar | 87.5 | 60 | 3.5 | 28
8 | 15 hasta finalizar | 82 | 54.5 | 3.5 | 26 | Igualar y acondicionar cuando sea necesario
Igualar y acondicionar cuando sea necesario
Programa T8-D3S de los Estados Unidos (1) | [5 empty] | Programa T10-D4S de los Estados Unidos (1)
Paso | Contenido | Temperatura |  | Equilibrio | Humedad | Paso | Contenido | Temperatura |  | Equilibrio | Humedad
| de humedad | Bulbo seco | Bulbo húmedo | del C.H. | relativa |  | de humedad | Bulbo seco | Bulbo húmedo | del C.H. | relativa
| % | (ºC) | (ºC) | % | % |  | % | (ºC) | (ºC) | % | %
1 | Más de 50 | 54.5 | 51.5 | 16.2 | 86 | 1 | Más de 50 | 60 | 56 | 14.2 | 82
2 | 50 - 40 | 54.5 | 50.5 | 14.3 | 81 | 2 | 50 - 40 | 60 | 54.5 | 12 | 75
3 | 40 - 35 | 54.5 | 48.5 | 11.5 | 71 | 3 | 40 - 35 | 60 | 51.5 | 9.6 | 64
4 | 35 - 30 | 54.5 | 46 | 9.6 | 62 | 4 | 35 - 30 | 60 | 49 | 8 | 55
5 | 30 - 25 | 60 | 49 | 8 | 55 | 5 | 30 - 25 | 65.5 | 51.5 | 6.8 | 49
6 | 25 - 20 | 65.5 | 51.5 | 6.8 | 49 | 6 | 25 - 20 | 71 | 54.5 | 5.8 | 43
7 | 20 15 | 71 | 54.5 | 5.8 | 43 | 7 | 20 15 | 76.5 | 57 | 5.1 | 39
8 | 15 hasta finalizar | 82 | 54.5 | 3.5 | 26 | 8 | 15 hasta finalizar | 82 | 54.5 | 3.5 | 26
Igualar y acondicionar cuando sea necesario | [5 empty] | Igualar y acondicionar cuando sea necesario
Programa fuerta (F) de la JUNAC (16) | [5 empty] | Programa suave (S) de la JUNAC (16)
Tiempo | Temperatura (ºC) |  | Humedad |  |  | Tiempo | Temperatura (ºC) |  | Humedad
(Horas) | Termómetro | Termómetro | Relativa (%) |  |  | (Horas) | Termómetro | Termómetro | Relativa (%)
| Seco | Húmedo | Aproximada |  |  |  | Seco | Húmedo | Aproximada
10 | 60 | 56 | 81 |  |  | 10 | 40 | 37 | 82
20 | 65 | 58 | 70 |  |  | 30 | 40 | 35 | 72
20 | 70 | 60 | 61 |  |  | 30 | 45 | 37 | 60
20 | 75 | 61 | 51 |  |  | 30 | 50 | 40 | 54
20 | 80 | 62 | 43 |  |  | 30 | 55 | 42 | 46.5
10 | 85 | 60 | 30 |  |  | 20 | 55 | 37 | 32
100 | [5 empty] | 100

## Durabilidad
DURABILIDAD NATURAL DE LAS MADERAS
Madera | Resistencia al ataque de hongos |  |  |  | Resistencia al ataque de insectos
| Muy durable | Durable | Susceptible | Muy susceptible | Muy resistente | Resistente | Poco resistente | Muy susceptible
Abarco |  | ] |  |  |  | ]
Aceite maría |  |  | ] |  |  |  | ]
Aliso |  |  | ] |  |  |  |  | ]
Caoba | ] | ] |  |  |  | ] | ]
Caucho |  |  |  | ] |  |  |  | ]
Cedro |  |  | ] | ] |  | ]
Cedro negro |  | ] |  |  |  | ] | ]
Ceiba tolúa | ] | [5 empty] | ]
Chingalé |  |  |  | ] |  |  |  | ]
Guadua |  |  |  | ] |  |  |  | ]
Laurel |  | ] |  |  |  | ]
Melina |  | ] | [5 empty] | ]
Roble |  | ] | ] |  |  | ] | ]
Tambor |  |  |  | ] |  |  |  | ]
Tangare |  |  | ] |  |  |  |  | ]
Teca | ] |  |  |  | ]
Nota: Durabilidad referida al duramen

## Preser01
COMPORTAMIENTO DE LAS MADERAS EN EL TRATAMIENTO DE PRESERVACIÓN BAÑO CALIENTE - FRÍO
Madera | Albura |  |  | Duramen |  |  | Inmunizante | Bibliografía
| Absorción |  | Penetración | Absorción |  | Penetración
| Kg/m3 | Clasificación | Tipo | Kg/m3 | Clasificación | Tipo
Abarco
Aceite maría | 112 | AB | PT | 58 | AP | PP | Pentaclorofenol | (16)
Aliso
Caoba | 40 | AN | PP | 35 | AN | PP | Creosota | (21)
Caucho | 112 | AB |  | 112 | AB |  | Pentaclorofenol | (4)
Cedro | 70 | AP | PI | 25 | AP | PP | Creosota | (20)
Cedro negro
Ceiba tolúa | 224 | AA | PT | 9 | AN | PN | Pentaclorofenol | (16)
Chingalé | 590 | AA | PT | 590 | AA | PT | Creosota | (3)
Chingalé | 150 | AA | PT | 150 | AA | PT | Pentaclorofenol | (30)
Laurel | 60 | AP | PP | 4 | AN | PI | Creosota | (3)
Melina | 0.874 |  |  |  | AN | PN | Borato de sodio | (36)
Roble | 142 | AB | PT/PI | 142 | AB | PP/PI | Pentaclorofenol | (16)
Tambor |  |  |  | 183 | AA | PI-PT | Pentaclorofenol | (16)
Tangare | 44 | AN | PP | 52 | AP | PP | Pentaclorofenol | (16)
Teca
ABSORCIÖN: |  |  | PENETRACIÓN:
Alta (AA): | más de 150 kg/m3 |  | Total | (PT): | toda la sección transversal penetrada
Buena (AB): | entre 100 y 150 kg/m3 |  | Parcial periférica | (PP): | cuando se forma un anillo más o menos uniforme en la sección transversal
Pobre (AP): | entre 50 y 99 kg/m3 |  | Parcial irregular | (PI): | cuando no se forma un anillo bien definido en la sección observada.
Nula (AN): | menos de 50 kg/m3 |  | Nula | (PN): | cuando no hay penetración significativa

## Preser02
COMPORTAMIENTO DE LAS MADERAS EN EL TRATAMIENTO DE PRESERVACIÓN VACÍO - PRESIÓN
Madera | Albura |  |  | Duramen |  |  | Inmunizante | Bibliografía
| Absorción |  | Penetración | Absorción |  | Penetración
| Kg/m3 | Clasificación | Tipo | Kg/m3 | Clasificación | Tipo
Abarco
Aceite maría | 174 | AA | PP | 196 | AA | PP | Pentaclorofenol | (16)
Aceite maría | 204 | AA | PT | 141 | AB | PI | Sal CCA | (16)
Aliso | 645 | AA | PT | 645 | AA | PT | Creosota | (14)
Caoba | 55 | AP | PP | 55 | AP | PI | Creosota | (21)
Caucho
Cedro | 55 | AP | PI | 25 | AN | PP | Creosota | (20)
Cedro negro
Ceiba tolúa | 424 | AA | PT | 24 | AN | PN | Pentaclorofenol | (16)
Ceiba tolúa | 520 | AA | PT | 6 | AN | PN | Sal CCA | (16)
Chingalé | 568 | AA | PT | 568 | AA | PT | Creosota | (3)
Chingalé | 434 | AA | PT | 434 | AA | PT | Pentaclorofenol | (30)
Chingalé | 631 | AA | PT | 631 | AA | PT | Sal CCA | (30)
Laurel | 271 | AA | PT | 227 | AA | PT | Creosota | (3)
Melina | 112 | AB |  | 32 | AN |  | Creosota | (4)
Roble | 235 | AA | PT | 235 | AA | PT | Pentaclorofenol | (16)
Roble | 472 | AA | PT | 472 | AA | PT | Sal CCA | (16)
Tambor |  |  |  | 368 | AA | PP-PI | Sal CCA | (16)
Tangare | 115 | AB | PI | 70 | AP | PI | Pentaclorofenol | (16)
Tangare | 265 | AA | PT | 147 | AB | PN-PI | Sal CCA | (16)
Teca
ABSORCIÖN: |  |  | PENETRACIÓN:
Alta (AA): | más de 150 kg/m3 |  | Total | (PT): | toda la sección transversal penetrada
Buena (AB): | entre 100 y 150 kg/m3 |  | Parcial periférica | (PP): | cuando se forma un anillo más o menos uniforme en la sección transversal
Pobre (AP): | entre 50 y 99 kg/m3 |  | Parcial irregular | (PI): | cuando no se forma un anillo bien definido en la sección observada.
Nula (AN): | menos de 50 kg/m3 |  | Nula | (PN): | cuando no hay penetración significativa

## Preser03
INDICES DE PERMEABILIDAD RELATIVA EN ALBURA Y DURAMEN
Madera | IMPERMEABILIDAD |  |  | IMPERMEABILIDAD |  |  | Bibliografía
| Baño caliente-frío |  | Inmunizante | Vacío - Presión |  | Inmunizante
| Albura | Duramen |  | Albura | Duramen
Abarco
Aceite maría | MP | EP | Pentaclorofenol | MP | MP | Pentaclorofenol | (16)
Aceite maría |  |  |  | P | MP | Sal CCA | (16)
Aliso |  |  |  | P | P | Creosota | (14)
Caoba | EP | EP |  | EP | EP | Creosota | (21)
Caucho | MP | MP | Pentaclorofenol |  |  |  | (4)
Cedro | EP | I | Creosota | EP | I | Creosota | (20)
Cedro negro
Ceiba tolúa | P | I | Pentaclorofenol | P | I | Pentaclorofenol | (16)
Ceiba tolúa |  |  |  | P | I | Sal CCA | (16)
Chingalé | P | P | Creosota | P | P | Creosota | (3)
Chingalé | P | P | Pentaclorofenol | P | P | Pentaclorofenol | (30)
Chingalé |  |  |  | P | P | Sal CCA | (30)
Guadua
Laurel | EP | I | Creosota | P | P | Creosota | (3)
Melina | MP | I | Borato de sodio | MP | I | Creosota | (4) (36)
Roble | MP | MP | Pentaclorofenol | P | P | Pentaclorofenol | (16)
Roble |  |  |  | P | P | Sal CCA | (16)
Tambor | P | P | Pentaclorofenol | P | MP | Sal CCA | (16)
Tangare | I | EP | Pentaclorofenol | MP | EP | Pentaclorofenol | (16)
Tangare |  |  |  | P | EP | Sal CCA | (16)
Teca
CLASIFICACIÓN DE LA MADERA INMUNIZADA
Permeable |  | (P) | maderas que tuvieron (AA) y (PT) en albura y duramen
Moderadamente permeable |  | (MP) | maderas con (AB) y (PT) ó (PP), en albura o duramen
Escasamente permeable |  | (EP) | maderas con (AP) y (PI), en albura y duramen
Impermeable |  | (I) | maderas con (AN) y (PN), en albura o en duramen

## Preser.Guadua
COMPORTAMIENTO DE LA GUADUA EN EL TRATAMIENTO DE PRESERVACIÓN BAÑO CALIENTE - FRÍO
Fuente: Salazar C. Jaime y Díaz Gustavo. (52)
| Relación | Edad | Absorción | Retención (RAP)
Inmunizante | promedia | guadua | guadua (kg) | kg de inmunizante
por kg de guadua
Bórax+ ácido bórico+ dicromato de sodio | 1 : 1 : 05 | 5 años | 0.0445 | 0.0067
Bórax+ ácido bórico+ dicromato de sodio | 1 : 1 : 05 | 3 años | 0.055 | 0.0096
Sulfato de cobre + ácido bórico+ dicromato de sodio | 2 : 1 : 1 | 3 años | 0.0678 | 0.011
Sulfato de cobre + ácido bórico+ dicromato de sodio | 2 : 1 : 1 | 5años | 0.0757 | 0.012
[5 empty] | 0.91 | 0.68 | 0.75 | 0.98 | 0.72 | 0.72 | 0.76
[5 empty] | 0.91 | 0.59 | 0.75 | 0.98 | 0.54 | 0.72 | 0.76
[5 empty] | 1.72 | 1.12 | 1.56 | 1.62 | 0.39 | 0.79 | 0.96
[5 empty] | 1.19 | 0.79 | 1.39 | 1.28 | 0.54 | 1.25 | 1.14
[5 empty] | 0.96 | 1.16 | 1.17 | 1.27 | 1.02 | 1.24 | 1.02
[5 empty] | 1.9 | 0.57 | 0.75 | 1.09 | 0.5 | 0.5 | 1.4
[5 empty] | 1.265 | 0.8183333 | 1.061667 | 1.203333 | 0.6183333 | 0.87 | 1.006667

## Trabajabilidad
PROPIEDADES DE ASERRADO Y LABRADO DE LAS MADERAS
MADERA | ASERRADO | LABRADO | [5 empty] | Observaciones | Bibliografía
|  | Cepillado | Taladrado | Escopleado | Moldurado | Lijado | Torneado
Abarco | Moderado | Bueno | Bueno | Bueno | Bueno | Bueno | Bueno | Sílice* | (4)
Aceite maría | Fácil | Bueno | Bueno | Bueno | Bueno | Bueno | Bueno |  | (10)
Aliso | Fácil | Bueno | Bueno | Bueno | Bueno | Bueno | Bueno |  | (28)
Caoba | Fácil | Excelente | Excelente | Excelente | Excelente | Excelente | Excelente |  | (20) (21)
Caucho | Fácil | Bueno | Bueno | Bueno | Regular | Bueno | Regular |  | (4)
Cedro | Fácil | Excelente | Excelente | Excelente | Excelente | Excelente | Excelente |  | (23)
Cedro negro | Fácil | Excelente | Excelente | Excelente | Excelente | Excelente | Excelente |  | (4)
Ceiba tolúa | Fácil | Excelente | Bueno | Bueno | Bueno | Bueno | Bueno |  | (20)
Chingalé | Fácil | Pobre | Pobre | Regular | Regular | Bueno | Muy pobre |  | (6) (12)
Guadua | Fácil | Bueno | Bueno | ------ | ------ | Bueno | ------ | Sílice**
Laurel | Fácil | Bueno | Bueno | Excelente | Bueno | Excelente | Regular |  | (42) (43)
Melina | Fácil | Bueno | Bueno | Bueno | Bueno | Bueno | Pobre |  | (36)
Roble | Fácil | Bueno | Excelente | Excelente | Excelente | Excelente | Excelente |  | (23)
Tambor | Regular | Bueno | Regular | Regular | Regular | Bueno | Regular |  | (26)
Tangare | Fácil | Bueno | Bueno | Excelente | Bueno | Excelente | Bueno |  | (23) (24) (43)
Teca | Moderado | Bueno | Bueno | Bueno | Bueno | Bueno | Bueno | Sílice*** | (8) (24)
*La madera de Abarco presenta hasta algo más de 0,05% de sílice, la cual afecta el filo de las herramienentas
**Las células de la epidermis, capa exterior del culmo, presentan alto contenido de sílice.
***La madera de Teca es bastante abrasiva, con un contenido hasta de 1,5% de sílice, por lo que debe aserrarse y labrarse con sierras y cuchillas
reforzadas con estelita o con carburo de tungsteno.

## Chapas y tableros
APTITUD PARA CHAPAS Y TABLEROS AGLOMERADOS
MADERA | Chapas | Tablero de | Tableros | Bibliografía
|  | partículas | de madera-
|  | y fibras | cemento
Abarco | ]
Aceite maría | ]
Aliso | ] |  |  | (39)
Caoba | ] | ] |  | (20) (21)
Caucho |  | ] |  | (38)
Cedro | ] |  |  | (23)
Cedro negro | ] |  |  | (4)
Ceiba tolúa | ] | ] | ] | (20)
Chingalé
Guadua
Laurel | ]
Melina | ] | ] | ] | (36)
Roble | ] | ] |  | (20)
Tambor | ] |  |  | (2)
Tangare | ] |  |  | (34)
Teca

## Usos
USOS DE LAS MADERAS
Madera | Madera Aserrada
| Estructuras de mediano esfuerzo | Estrucutras livianas | Ebasnistería | Carpinteria general | Puertas y ventanas | Puertas entamboradas | Pisos | Acabado de interiores | Molduras | Artículos torneados | Carretería | Madera laminada (encolada) | Instrumentos musicales | Articulos tallados y artesanías | Construcciones navales | Artículos deportivos | Mangos para herramientas | Tanques y muebles paralaboratorios | Tacones para zapatos | Lápices | Baja lenguas | Paletas para helados | Palilos mondadientes | Cajonería | Estibas | Formaletas y encofrados | Molde de fundición de metales | Fósforos y cajas para fósforos
Abarco | ] | ] | ] | ] | ] |  | ] | ] |  | ] | ] |  |  |  | ]
Aceite maría |  | ] | ] | ] | ] | ] | ] | ] | ] |  | ]
Aliso |  | ] |  | ] | ] |  |  |  | ] | ] | [9 empty] | ] | ] | ] | ] | ] |  | ] | ] | ]
Caoba |  | ] | ] | ] | ] |  | ] | ] | ] | ] |  |  | ] | ] | ]
Caucho |  |  |  | ] | [7 empty] | ]
Cedro |  | ] | ] | ] | ] |  | ] | ] | ] | ] |  |  | ] | ] | ] | [10 empty] | ]
Cedro negro |  | ] | ] |  |  |  |  | ] |  | ] |  |  | ] | ]
Ceiba tolúa |  | ] | ] | ] | ] |  |  | ] | ] | ] |  |  |  | ] | [11 empty] | ]
Chingalé | [21 empty] | ] | ] | ] | ] | ] |  | ]
Guadua | ] | ] |  | ] | ] |  | ] |  |  |  |  | ] | ] | ] | [9 empty] | ] |  | ]
Laurel |  |  | ] | ] | ] |  | ] | ] | ] | ] |  |  | ]
Melina |  | ] | ] | ] | ] |  | ] | ] | ] |  |  | ] | ] | ] | [5 empty] | ] |  | ] | ] |  | ] |  |  | ]
Roble | ] |  | ] | ] | ] |  | ] | ] | ] | ] | [5 empty] | ] | ]
Tambor | [5 empty] | ] | [7 empty] | ] |  |  |  |  | ] |  |  |  |  | ] |  |  |  | ]
Tangare |  | ] | ] | ] | ] |  | ] | ] | ] | ] |  |  | ] | ] | ]
Teca | ] |  | ] | ] | ] |  | ] | ] | ] | ] |  | ] |  | ] | ] |  |  | ]
USOS DE LAS MADERAS continuación...
Madera |  |  |  |  | Madera rolliza | [6 empty] | Otras formas
| Tableros aglomerados | Tableros de fibras | Tableros de partículas | Chapas decorativas | Chapas intermedias para triplex | Triplex | Mástiles para antenas y barcos | Pilotes | Postes conducción líneas aéreas | Postes para cercas | Estacones | Latex | Tanino
Abarco |  |  |  | ] |  | ]
Aceite maría |  |  |  | ] |  | ] |  |  | ] | ]
Aliso |  |  | ] |  | ] | ] |  | ] | ] | ] | ] |  | ]
Caoba |  |  |  | ] |  | ]
Caucho |  | ] | ] | [8 empty] | ]
Cedro |  |  |  | ] |  | ]
Cedro negro |  |  |  | ]
Ceiba tolúa |  |  | ] | ] |  | ]
Chingalé |  | ] | ]
Guadua | [9 empty] | ]
Laurel |  |  |  | ] |  | ]
Melina | ] |  |  | ] | ] | ]
Roble |  |  |  | ] |  | ] |  |  |  | ]
Tambor |  |  |  |  | ]
Tangare |  |  | ] | ] |  | ] | ]
Teca | ] |  |  | ]